## CSクリアー
ＣＳクリアーの数量算出シート
ＣＳクリアーは、希釈せずに原液を散布・塗布して使用します。
材料をご注文ただく際には、施工面積×使用量（塗布量＋ロス率）にて必要数量を算出し、
荷姿（２０kg缶）単位となる準備する量をご確認ください。
※ | 算出条件【黄色枠内に塗布量（ｇ/㎡）とロス率（％）入力で、水色枠内に計算結果を表示】
| ＣＳクリアー１回目（躯体面 散布）の場合 | [8 empty] | 標準塗布量400～600g/m2
| ①散布量 | 0.6 | kg/㎡ |  | 塗布仕様 １回塗布 | 600 | g/㎡ | × | １回
| ②ロス率 | 16 | ％ 参考：ARIC土地改良工事積算マニュアル(土木工事)令和4年>表面被覆工>プライマー:ロス率16％
| ③使用量 | 0.7 | kg/㎡（①散布量＋②ロス）
| ＣＳクリアー２回目（被覆面 塗布）の場合 | [8 empty] | 標準塗布量100～200g/m2
| ④塗布量 | 0.2 | kg/㎡ |  | 塗布仕様 １回塗布 | 200 | g/㎡ | × | １回
| ⑤ロス率 | 5 | ％（標準的なロス率、塗布：＋5％、散布：＋10％）
| ⑥使用量 | 0.21 | kg/㎡（④塗布量＋⑤ロス） | [7 empty] | ※ | 表．荷姿単位ごとの施工可能面積
[12 empty] | 荷姿 |  |  |  | 施工可能面積
※ | 数量計算【黄色枠内に施工面積（㎡）入力で、水色枠内に計算結果を表示】 | [10 empty] | CSクリアー [ 20kg缶 ] |  |  |  | １回目：躯体面 散布 |  |  |  | ２回目：被覆面 塗布
| 施工面積 | [10 empty] | 1 | 缶 | 20 | kg | 1 | ～ | 28 | ㎡ | 1 | ～ | 95 | ㎡
[12 empty] | 2 | 缶 | 40 | kg | 29 | ～ | 57 | ㎡ | 96 | ～ | 190 | ㎡
| >１回目：躯体面 散布 |  |  | 100 |  | ㎡ | [5 empty] | 3 | 缶 | 60 | kg | 58 | ～ | 85 | ㎡ | 191 | ～ | 285 | ㎡
[12 empty] | 4 | 缶 | 80 | kg | 86 | ～ | 114 | ㎡ | 286 | ～ | 380 | ㎡
| >２回目：被覆面 塗布 |  |  | 100 |  | ㎡ | [5 empty] | 5 | 缶 | 100 | kg | 115 | ～ | 142 | ㎡ | 381 | ～ | 476 | ㎡
[12 empty] | 6 | 缶 | 120 | kg | 143 | ～ | 171 | ㎡ | 477 | ～ | 571 | ㎡
| 必要数量（施工面積×使用量） |  |  | 91 |  | kg | [5 empty] | 7 | 缶 | 140 | kg | 172 | ～ | 200 | ㎡ | 572 | ～ | 666 | ㎡
| ↓ |  |  | ↓ | [7 empty] | 8 | 缶 | 160 | kg | 201 | ～ | 228 | ㎡ | 667 | ～ | 761 | ㎡
| 準備する量（単位は、荷姿20kg缶） |  |  | 5 | 缶 [20kg缶] |  | 100 |  | kg |  |  | 9 | 缶 | 180 | kg | 229 | ～ | 257 | ㎡ | 762 | ～ | 857 | ㎡
[12 empty] | 10 | 缶 | 200 | kg | 258 | ～ | 285 | ㎡ | 858 | ～ | 952 | ㎡
[12 empty] | 11 | 缶 | 220 | kg | 286 | ～ | 314 | ㎡ | 953 | ～ | 1047 | ㎡
[12 empty] | 12 | 缶 | 240 | kg | 315 | ～ | 342 | ㎡ | 1048 | ～ | 1142 | ㎡
[12 empty] | 13 | 缶 | 260 | kg | 343 | ～ | 371 | ㎡ | 1143 | ～ | 1238 | ㎡
[12 empty] | 14 | 缶 | 280 | kg | 372 | ～ | 400 | ㎡ | 1239 | ～ | 1333 | ㎡
[12 empty] | 15 | 缶 | 300 | kg | 401 | ～ | 428 | ㎡ | 1334 | ～ | 1428 | ㎡
[12 empty] | 16 | 缶 | 320 | kg | 429 | ～ | 457 | ㎡ | 1429 | ～ | 1523 | ㎡
[12 empty] | 17 | 缶 | 340 | kg | 458 | ～ | 485 | ㎡ | 1524 | ～ | 1619 | ㎡
[12 empty] | 18 | 缶 | 360 | kg | 486 | ～ | 514 | ㎡ | 1620 | ～ | 1714 | ㎡
[12 empty] | 19 | 缶 | 380 | kg | 515 | ～ | 542 | ㎡ | 1715 | ～ | 1809 | ㎡
[12 empty] | 20 | 缶 | 400 | kg | 543 | ～ | 571 | ㎡ | 1810 | ～ | 1904 | ㎡
[12 empty] | 21 | 缶 | 420 | kg | 572 | ～ | 600 | ㎡ | 1905 | ～ | 2000 | ㎡
[12 empty] | 22 | 缶 | 440 | kg | 601 | ～ | 628 | ㎡ | 2001 | ～ | 2095 | ㎡
[12 empty] | 23 | 缶 | 460 | kg | 629 | ～ | 657 | ㎡ | 2096 | ～ | 2190 | ㎡
[12 empty] | 24 | 缶 | 480 | kg | 658 | ～ | 685 | ㎡ | 2191 | ～ | 2285 | ㎡
[12 empty] | 25 | 缶 | 500 | kg | 686 | ～ | 714 | ㎡ | 2286 | ～ | 2380 | ㎡

## CSモルタル_PS
ＣＳモルタル#１００ＰＳ［速硬型］の数量算出シート
ＣＳモルタルは、水と混ぜるだけのプレミックスモルタルです。
材料をご注文ただく際には、施工面積×使用量（被覆厚さ＋ロス率）にて必要数量を算出し、
荷姿（２５kg袋）単位となる準備する量をご確認ください。
※ | 算出条件【黄色枠内に被覆厚さ（mm）とロス率（％）入力で、水色枠内に計算結果を表示】
| 不陸調整分 | [7 empty] | 標準配合：練上り量１ｍ３あたり、CSモルタル#100P：1825kg（73袋）＋水310kg
| ①平均厚さ | 2 | ｍｍ
| ②ロス率 | 8 | ％ 参考：ARIC土地改良工事積算マニュアル(土木工事)令和4年>表面被覆工>左官:ロス率8％
| ③使用量 | 3.942 | kg/㎡（①平均厚さ＋②ロス）
| 被覆分 | [7 empty] | 標準配合：練上り量１ｍ３あたり、CSモルタル#100P：1825kg（73袋）＋水310kg
| ④被覆厚さ | 3 | ｍｍ
| ⑤ロス率 | 8 | ％ 参考：ARIC土地改良工事積算マニュアル(土木工事)令和4年>表面被覆工>左官:ロス率8％
| ⑥使用量 | 5.913 | kg/㎡（⑤平均厚さ＋⑦ロス）
※ | 数量計算【黄色枠内に施工面積（㎡）入力で、水色枠内に計算結果を表示】
施工面積
| 不陸調整分 |  |  | 100 |  | ㎡
| 被覆分 |  |  | 100 |  | ㎡
| 必要数量（施工面積×使用量） |  |  | 985.5 |  | kg
| ↓ |  |  | ↓
| 準備する量（単位は、荷姿25kg袋） |  |  | 40 | 袋 [25kg袋] |  | 1000 | kg
※ | 参考資料（ロス率）
土地改良工事積算マニュアル(土木工事)令和4年度版【農業農村整備情報総合センター ARIC】
・表面被覆工（左官）＞ポリマーセメントモルタルの使用量＞ロス率：8％
（ 設計被覆厚10ｍｍ以内に適用 )
・断面修復工＞ポリマーセメントモルタルの使用量＞ロス率：11％
（ 修復厚100ｍｍ以内、１カ所当り施工面積1.0ｍ2以内に適用 )

## CSモルタル_100P
ＣＳモルタル#１００Ｐ［普通型］の数量算出シート
ＣＳモルタルは、水と混ぜるだけのプレミックスモルタルです。
材料をご注文ただく際には、施工面積×使用量（被覆厚さ＋ロス率）にて必要数量を算出し、
荷姿（２５kg袋）単位となる準備する量をご確認ください。
※ | 算出条件【黄色枠内に被覆厚さ（mm）とロス率（％）入力で、水色枠内に計算結果を表示】
| 不陸調整分 | [7 empty] | 標準配合：練上り量１ｍ３あたり、CSモルタル#100P：1800kg（72袋）＋水297kg
| ①平均厚さ | 2 | ｍｍ
| ②ロス率 | 8 | ％ 参考：ARIC土地改良工事積算マニュアル(土木工事)令和4年>表面被覆工>左官:ロス率8％
| ③使用量 | 3.888 | kg/㎡（①平均厚さ＋②ロス）
| 被覆分 | [7 empty] | 標準配合：練上り量１ｍ３あたり、CSモルタル#100P：1800kg（72袋）＋水297kg
| ④被覆厚さ | 3 | ｍｍ
| ⑤ロス率 | 8 | ％ 参考：ARIC土地改良工事積算マニュアル(土木工事)令和4年>表面被覆工>左官:ロス率8％
| ⑥使用量 | 5.832 | kg/㎡（⑤平均厚さ＋⑦ロス）
※ | 数量計算【黄色枠内に施工面積（㎡）入力で、水色枠内に計算結果を表示】
施工面積
| 不陸調整分 |  |  | 100 |  | ㎡
| 被覆分 |  |  | 100 |  | ㎡
| 必要数量（施工面積×使用量） |  |  | 972 |  | kg
| ↓ |  |  | ↓
| 準備する量（単位は、荷姿25kg袋） |  |  | 39 | 袋 [25kg袋] |  | 975 | kg
※ | 参考資料（ロス率）
土地改良工事積算マニュアル(土木工事)令和4年度版【農業農村整備情報総合センター ARIC】
・表面被覆工（左官）＞ポリマーセメントモルタルの使用量＞ロス率：8％
（ 設計被覆厚10ｍｍ以内に適用 )
・断面修復工＞ポリマーセメントモルタルの使用量＞ロス率：11％
（ 修復厚100ｍｍ以内、１カ所当り施工面積1.0ｍ2以内に適用 )

## CSポリマー
ＣＳポリマーの数量算出シート
ＣＳポリマーは、重量比３～１０倍の水で希釈して使用します。
（ 標準塗布量は、原液で０.０１～０.１ｋｇ/ｍ２ ）
材料をご注文ただく際には、施工面積×使用量（塗布量＋ロス率）にて必要数量を算出し、
荷姿（４kg缶）単位となる準備する量をご確認ください。
※ | ＣＳポリマーの希釈液塗布量（目安）
| 希釈倍率 | 重 量 比 |  |  | 希釈液塗布量
|  | 水 | : | CSﾎﾟﾘﾏｰ | （ kg/㎡ ）
| ３ | ２ | : | １ | 0.1 | ～ | 0.3
| ４ | ３ | : | １ | 0.1 | ～ | 0.4
| ５ | ４ | : | １ | 0.1 | ～ | 0.5
| ６ | ５ | : | １ | 0.1 | ～ | 0.6
| ７ | ６ | : | １ | 0.1 | ～ | 0.7
| ８ | ７ | : | １ | 0.1 | ～ | 0.8
| ９ | ８ | : | １ | 0.1 | ～ | 0.9
| １０ | ９ | : | １ | 0.1 | ～ | 1 | ＊乾燥している場合は、10倍希釈で数回に分けて散布(塗布)
※ | 算出条件【黄色枠内に数値入力で、水色枠内に計算結果を表示】
| 塗布面積 |  |  |  | 100 |  | ㎡
| 設計塗布量（希釈液） |  |  |  | 0.37 |  | kg/㎡
| ロス率 |  |  |  | 16 |  | ％
| 希釈率 |  |  |  | 5 |  | 倍（重量比）
| 使用量（希釈液） |  |  |  | 42.92 |  | kg
| 原液必要量 |  |  |  | 8.584 |  | kg
| 荷姿単位（原液） |  |  |  | 3 |  | 缶 [4kg缶] |  | 12 | kg
※ | 参考資料（塗布量およびロス率）
土地改良工事数量算出要領（案）：令和5年4月から適用【農水省】
・表面被覆工＞（参考）単位面積当たり平均設計量：0.37kg/㎡
・断面修復工＞（参考）単位面積当たり設計量：0.10～1.30kg/㎡
土地改良工事積算マニュアル(土木工事)令和4年度版【農業農村整備情報総合センター ARIC】
・表面被覆工＞プライマーの使用量＞補正係数 ロス率：16％
・断面修復工＞プライマーの使用量＞補正係数 ロス率：4％